## WACKER
Guibai_QC530HS_201410_V3B-CN
Customer Information/客户名称： | 浙江金瑞泓科技股份有限公司 | product name/产品名称： | 坩埚
Number+Unit/数量+单位： |  | Specifications/规 格： | QC530HS_201410_V3B-CN
Batch reference/批号： |  | Date of issue/报告日期：
Production date/生产日期： |  | Expiring date/失效日期：
Result of Inspection
Test Item/测试项目 | USL | LSL | Analysis result/分析结果 | Unit/单位
硅柏_石英坩埚_QC530HS_201410_V3B-CN_Al | 19 |  |  | ppm
硅柏_石英坩埚_QC530HS_201410_V3B-CN_Ca | 2 |  |  | ppm
硅柏_石英坩埚_QC530HS_201410_V3B-CN_Cu | 0.1 |  |  | ppm
硅柏_石英坩埚_QC530HS_201410_V3B-CN_Fe | 0.8 |  |  | ppm
硅柏_石英坩埚_QC530HS_201410_V3B-CN_K | 3 |  |  | ppm
硅柏_石英坩埚_QC530HS_201410_V3B-CN_Li | 2 |  |  | ppm
硅柏_石英坩埚_QC530HS_201410_V3B-CN_Mg | 0.5 |  |  | ppm
硅柏_石英坩埚_QC530HS_201410_V3B-CN_Mn | 0.24 |  |  | ppm
硅柏_石英坩埚_QC530HS_201410_V3B-CN_Na | 2.5 |  |  | ppm
硅柏_石英坩埚_QC530HS_201410_V3B-CN_Ti | 2 |  |  | ppm
硅柏_石英坩埚_QC530HS_201410_V3B-CN_Zr | 2.5 |  |  | ppm
硅柏_石英坩埚_QC530HS_201410_V3B-CN_外径1 | 507 | 503 |  | mm
硅柏_石英坩埚_QC530HS_201410_V3B-CN_外径2 | 507 | 503 |  | mm
硅柏_石英坩埚_QC530HS_201410_V3B-CN_外径3 | 507 | 503 |  | mm
硅柏_石英坩埚_QC530HS_201410_V3B-CN_高度 | 365.3 | 361.3 |  | mm
硅柏_石英坩埚_QC530HS_201410_V3B-CN_壁厚11 | 13.2 | 7.2 |  | mm
硅柏_石英坩埚_QC530HS_201410_V3B-CN_壁厚12 | 13.2 | 7.2 |  | mm
硅柏_石英坩埚_QC530HS_201410_V3B-CN_壁厚13 | 13.2 | 7.2 |  | mm
硅柏_石英坩埚_QC530HS_201410_V3B-CN_壁厚2 | 13.2 | 7.2 |  | mm
硅柏_石英坩埚_QC530HS_201410_V3B-CN_壁厚3 | 13.2 | 7.2 |  | mm
批准人：